## ул.Полубяновская 2
Приложение №3 к муниципальному контракту № -ЭК-2025 от ___.___. 2025
Ведомость дефектов и намечаемых работ
по капитальному ремонту автомобильной дороги Ул. Полубяновская, участок № 2 (от дома № 26 до № 39) км 0+509 - км 0+841 в городском округе город Нововоронеж Воронежской области.
Наименование автомобильной дороги (объекта): |  |  |  | Ул. Полубяновская, участок № 2 (от дома № 26 до № 39)
участок протяжением км, от км+ до км+ |  |  |  | 0,332 км; км 0+509 - км 0+841
Вид работ : |  |  |  | Капитальный ремонт
Состав работ : |  |  |  | 1. Разработка грунта и устройство недостающего основания из щебеночно-песчаной смеси. 2.Укладка выравнивающего и одного дополнительного слоя с обеспечением требуемой ровности и сцепных свойств покрытия.
Обоснование применения коэффициентов на условия производства работ : |  |  |  | Производство работ на проезжей части при систематическом движении автотранспорта на другой К=1,2;
Местоположение |  | Протя-жение, км | Состояние элементов существующей дороги | Намечаемые работы по устранению дефектов | Ед. изм. | Количество
от км + | до км+
0+509 | 0+841 | 0.332 | Покрытие автомобильной дороги имеет искажение поперечного профиля, сетку трещин , продольные и поперечные трещины . | 1. Разработка грунта экскаваторами с погрузкой на автомобили-самосвалы, вместимость ковша 0,65 (0,5-1) м3, группа грунтов: 2 | м3 | 93
|  |  |  | 2.Перевозка грузов I класса автомобилями-самосвалами грузоподъемностью до 15 т по дорогам с усовершенствованным (асфальтобетонным, цементобетонным, железобетонным, обработанным органическим вяжущим) дорожным покрытием на расстояние 20 км | т | 162.75
|  |  |  | 3.Устройство подстилающих и выравнивающих слоев оснований из щебеночно-песчаной смеси оптимального гранулометрического состава С-5, из щебня природного с пределом прочности на сжатие не менее 98.1 Мпа (1000 кгс/см2) | м3 | 67
|  |  |  | 4. Розлив вяжущих материалов (битумной эмульсии ЭБДК Б) автогудронатором, расход 0,7л/м2 | 1 т | 0.782
|  |  |  | 5. Устройство выравнивающего слоя из асфальтобетонной смеси тип А 16 ВН: с применением укладчиков асфальтобетона | т смеси | 107.69
|  |  |  | 6. Устройство покрытия из горячих асфальтобетонных смесей тип А 16 ВН асфальтоукладчиками: третьего типоразмера, ширина укладки до 6 м, толщина слоя 5 см. Розлив вяжущих материалов (битумной эмульсии ЭБДК Б) автогудронатором, расход 0,3л/м2 | м2/т | 1117/134,61
[5 empty] | т | 0.335
Всего |  | 0.332
Подрядчик: |  |  |  | Заказчик:
Глава администрации городского округа город Нововоронеж _________________/ Р.В. Ефименко/ М.П.